## 年間区分表
コンクリート配合 年間期間区分表（S値補正 × 混和剤の種類）
S値の補正期間と混和剤の切替期間が一致しないため、両方を重ね合わせて年間9区分に整理したものです。（1/1～2/20 と 12/8～12/31 は年をまたいで連続＝12/8～2/20）
▼ 計算用
区分 | 開始 | 終了 | 日数 （平年） | S値補正 | 混和剤の 適用期 | AE減水剤 | 高性能AE減水剤 | 備考 | 検証 | 開始キー | 終了キー | 組合せ
① | 1/1 | 2/20 | 51 | 6 | 冬期 | 標準形 | 標準形 | 冬期。12/8からの継続期間 | OK | 101 | 220 | S値+6／標準形（冬期）
② | 2/21 | 3/7 | 15 | 3 | 冬期 | 標準形 | 標準形 | S値のみ+3へ切替（混和剤は冬期のまま） | OK | 221 | 307 | S値+3／標準形（冬期）
③ | 3/8 | 6/15 | 100 | 3 | 標準期 | 標準形 | 標準形 | 冬期→標準期へ切替 | OK | 308 | 615 | S値+3／標準形（標準期）
④ | 6/16 | 6/29 | 14 | 3 | 夏期 | 遅延形 | 遅延形 | 混和剤のみ遅延形へ先行切替（S値は+3のまま） | OK | 616 | 629 | S値+3／遅延形（夏期）
⑤ | 6/30 | 9/14 | 77 | 6 | 夏期 | 遅延形 | 遅延形 | 夏期のピーク期間 | OK | 630 | 914 | S値+6／遅延形（夏期）
⑥ | 9/15 | 9/23 | 9 | 3 | 夏期 | 遅延形 | 遅延形 | S値のみ+3へ戻る（混和剤は夏期のまま） | OK | 915 | 923 | S値+3／遅延形（夏期）
⑦ | 9/24 | 11/26 | 64 | 3 | 標準期 | 標準形 | 標準形 | 夏期→標準期へ切替 | OK | 924 | 1126 | S値+3／標準形（標準期）
⑧ | 11/27 | 12/7 | 11 | 6 | 標準期 | 標準形 | 標準形 | S値のみ+6へ先行切替（混和剤は標準期のまま） | OK | 1127 | 1207 | S値+6／標準形（標準期）
⑨ | 12/8 | 12/31 | 24 | 6 | 冬期 | 標準形 | 標準形 | 標準期→冬期へ切替。翌年2/20まで継続 | OK | 1208 | 1231 | S値+6／標準形（冬期）
合計 |  |  | 365 |  |  |  |  | 平年の年間日数と一致すればOK | OK
【S値と混和剤の切替日の比較】
S値の切替日 ： 2/21（+6→+3） 6/30（+3→+6） 9/15（+6→+3） 11/27（+3→+6）
混和剤の切替日 ： 3/8（冬期→標準期） 6/16（標準期→夏期） 9/24（夏期→標準期） 12/8（標準期→冬期）
→ 両者がずれる期間（備考が黄色の区分）：②2/21～3/7（15日） ④6/16～6/29（14日） ⑥9/15～9/23（9日） ⑧11/27～12/7（11日）
【この表の見方・前提】
・S値補正：+6＝6/30～9/14, 11/27～2/20／+3＝それ以外（ご提示条件）。
・混和剤：AE減水剤・高性能AE減水剤とも、標準期 3/8～6/15・9/24～12/7＝標準形、夏期 6/16～9/23＝遅延形、冬期 12/8～3/7＝標準形。両剤の日程は同一のため H列は G列を参照しています。
・青字の開始／終了日は、上記2つの条件を重ね合わせて切り替わる日（区切り日）です。「前提条件」シートの期間を変更した場合は、この青字の日付も合わせて見直してください。
・J列「検証」は、その区分の全日が同じ組合せかどうかを日別データから数式で照合した結果です（すべてOKで整合）。
・日数は平年（365日）。うるう年は 2/29 が区分②に入り、区分②が16日・合計366日になります。
・備考欄が黄色の区分（②④⑥⑧）は、S値と混和剤のどちらか一方だけが切り替わる「ずれ期間」です。
・出典：ご提示条件（2026-08-24 受領）。

## 年間カレンダー
年間カレンダー（S値補正／混和剤の適用期）
1日ごとの判定を月×日のマトリクスで表示します。値は「日別データ」から自動参照しています。
■ S値補正（+6／+3）
月＼日 | 1 | 2 | 3 | 4 | 5 | 6 | 7 | 8 | 9 | 10 | 11 | 12 | 13 | 14 | 15 | 16 | 17 | 18 | 19 | 20 | 21 | 22 | 23 | 24 | 25 | 26 | 27 | 28 | 29 | 30 | 31
1 | 6 | 6 | 6 | 6 | 6 | 6 | 6 | 6 | 6 | 6 | 6 | 6 | 6 | 6 | 6 | 6 | 6 | 6 | 6 | 6 | 6 | 6 | 6 | 6 | 6 | 6 | 6 | 6 | 6 | 6 | 6
2 | 6 | 6 | 6 | 6 | 6 | 6 | 6 | 6 | 6 | 6 | 6 | 6 | 6 | 6 | 6 | 6 | 6 | 6 | 6 | 6 | 3 | 3 | 3 | 3 | 3 | 3 | 3 | 3
3 | 3 | 3 | 3 | 3 | 3 | 3 | 3 | 3 | 3 | 3 | 3 | 3 | 3 | 3 | 3 | 3 | 3 | 3 | 3 | 3 | 3 | 3 | 3 | 3 | 3 | 3 | 3 | 3 | 3 | 3 | 3
4 | 3 | 3 | 3 | 3 | 3 | 3 | 3 | 3 | 3 | 3 | 3 | 3 | 3 | 3 | 3 | 3 | 3 | 3 | 3 | 3 | 3 | 3 | 3 | 3 | 3 | 3 | 3 | 3 | 3 | 3
5 | 3 | 3 | 3 | 3 | 3 | 3 | 3 | 3 | 3 | 3 | 3 | 3 | 3 | 3 | 3 | 3 | 3 | 3 | 3 | 3 | 3 | 3 | 3 | 3 | 3 | 3 | 3 | 3 | 3 | 3 | 3
6 | 3 | 3 | 3 | 3 | 3 | 3 | 3 | 3 | 3 | 3 | 3 | 3 | 3 | 3 | 3 | 3 | 3 | 3 | 3 | 3 | 3 | 3 | 3 | 3 | 3 | 3 | 3 | 3 | 3 | 6
7 | 6 | 6 | 6 | 6 | 6 | 6 | 6 | 6 | 6 | 6 | 6 | 6 | 6 | 6 | 6 | 6 | 6 | 6 | 6 | 6 | 6 | 6 | 6 | 6 | 6 | 6 | 6 | 6 | 6 | 6 | 6
8 | 6 | 6 | 6 | 6 | 6 | 6 | 6 | 6 | 6 | 6 | 6 | 6 | 6 | 6 | 6 | 6 | 6 | 6 | 6 | 6 | 6 | 6 | 6 | 6 | 6 | 6 | 6 | 6 | 6 | 6 | 6
9 | 6 | 6 | 6 | 6 | 6 | 6 | 6 | 6 | 6 | 6 | 6 | 6 | 6 | 6 | 3 | 3 | 3 | 3 | 3 | 3 | 3 | 3 | 3 | 3 | 3 | 3 | 3 | 3 | 3 | 3
10 | 3 | 3 | 3 | 3 | 3 | 3 | 3 | 3 | 3 | 3 | 3 | 3 | 3 | 3 | 3 | 3 | 3 | 3 | 3 | 3 | 3 | 3 | 3 | 3 | 3 | 3 | 3 | 3 | 3 | 3 | 3
11 | 3 | 3 | 3 | 3 | 3 | 3 | 3 | 3 | 3 | 3 | 3 | 3 | 3 | 3 | 3 | 3 | 3 | 3 | 3 | 3 | 3 | 3 | 3 | 3 | 3 | 3 | 6 | 6 | 6 | 6
12 | 6 | 6 | 6 | 6 | 6 | 6 | 6 | 6 | 6 | 6 | 6 | 6 | 6 | 6 | 6 | 6 | 6 | 6 | 6 | 6 | 6 | 6 | 6 | 6 | 6 | 6 | 6 | 6 | 6 | 6 | 6
■ 混和剤の適用期（標＝標準期・標準形／夏＝夏期・遅延形／冬＝冬期・標準形）
月＼日 | 1 | 2 | 3 | 4 | 5 | 6 | 7 | 8 | 9 | 10 | 11 | 12 | 13 | 14 | 15 | 16 | 17 | 18 | 19 | 20 | 21 | 22 | 23 | 24 | 25 | 26 | 27 | 28 | 29 | 30 | 31
1 | 冬 | 冬 | 冬 | 冬 | 冬 | 冬 | 冬 | 冬 | 冬 | 冬 | 冬 | 冬 | 冬 | 冬 | 冬 | 冬 | 冬 | 冬 | 冬 | 冬 | 冬 | 冬 | 冬 | 冬 | 冬 | 冬 | 冬 | 冬 | 冬 | 冬 | 冬
2 | 冬 | 冬 | 冬 | 冬 | 冬 | 冬 | 冬 | 冬 | 冬 | 冬 | 冬 | 冬 | 冬 | 冬 | 冬 | 冬 | 冬 | 冬 | 冬 | 冬 | 冬 | 冬 | 冬 | 冬 | 冬 | 冬 | 冬 | 冬
3 | 冬 | 冬 | 冬 | 冬 | 冬 | 冬 | 冬 | 標 | 標 | 標 | 標 | 標 | 標 | 標 | 標 | 標 | 標 | 標 | 標 | 標 | 標 | 標 | 標 | 標 | 標 | 標 | 標 | 標 | 標 | 標 | 標
4 | 標 | 標 | 標 | 標 | 標 | 標 | 標 | 標 | 標 | 標 | 標 | 標 | 標 | 標 | 標 | 標 | 標 | 標 | 標 | 標 | 標 | 標 | 標 | 標 | 標 | 標 | 標 | 標 | 標 | 標
5 | 標 | 標 | 標 | 標 | 標 | 標 | 標 | 標 | 標 | 標 | 標 | 標 | 標 | 標 | 標 | 標 | 標 | 標 | 標 | 標 | 標 | 標 | 標 | 標 | 標 | 標 | 標 | 標 | 標 | 標 | 標
6 | 標 | 標 | 標 | 標 | 標 | 標 | 標 | 標 | 標 | 標 | 標 | 標 | 標 | 標 | 標 | 夏 | 夏 | 夏 | 夏 | 夏 | 夏 | 夏 | 夏 | 夏 | 夏 | 夏 | 夏 | 夏 | 夏 | 夏
7 | 夏 | 夏 | 夏 | 夏 | 夏 | 夏 | 夏 | 夏 | 夏 | 夏 | 夏 | 夏 | 夏 | 夏 | 夏 | 夏 | 夏 | 夏 | 夏 | 夏 | 夏 | 夏 | 夏 | 夏 | 夏 | 夏 | 夏 | 夏 | 夏 | 夏 | 夏
8 | 夏 | 夏 | 夏 | 夏 | 夏 | 夏 | 夏 | 夏 | 夏 | 夏 | 夏 | 夏 | 夏 | 夏 | 夏 | 夏 | 夏 | 夏 | 夏 | 夏 | 夏 | 夏 | 夏 | 夏 | 夏 | 夏 | 夏 | 夏 | 夏 | 夏 | 夏
9 | 夏 | 夏 | 夏 | 夏 | 夏 | 夏 | 夏 | 夏 | 夏 | 夏 | 夏 | 夏 | 夏 | 夏 | 夏 | 夏 | 夏 | 夏 | 夏 | 夏 | 夏 | 夏 | 夏 | 標 | 標 | 標 | 標 | 標 | 標 | 標
10 | 標 | 標 | 標 | 標 | 標 | 標 | 標 | 標 | 標 | 標 | 標 | 標 | 標 | 標 | 標 | 標 | 標 | 標 | 標 | 標 | 標 | 標 | 標 | 標 | 標 | 標 | 標 | 標 | 標 | 標 | 標
11 | 標 | 標 | 標 | 標 | 標 | 標 | 標 | 標 | 標 | 標 | 標 | 標 | 標 | 標 | 標 | 標 | 標 | 標 | 標 | 標 | 標 | 標 | 標 | 標 | 標 | 標 | 標 | 標 | 標 | 標
12 | 標 | 標 | 標 | 標 | 標 | 標 | 標 | 冬 | 冬 | 冬 | 冬 | 冬 | 冬 | 冬 | 冬 | 冬 | 冬 | 冬 | 冬 | 冬 | 冬 | 冬 | 冬 | 冬 | 冬 | 冬 | 冬 | 冬 | 冬 | 冬 | 冬
【凡例】 |  | S値+6 |  | S値+3 |  | 標＝標準期（標準形） |  |  |  | 夏＝夏期（遅延形） |  |  |  | 冬＝冬期（標準形）
※ 空欄はその月に存在しない日（例：2/30）です。日数は平年基準のため 2/29 は表示されません。

## 前提条件
前提条件（入力シート）
黄色のセルが入力欄です。月・日を書き換えると「日別データ」「年間カレンダー」「年間区分表」が自動で再計算されます。
■ スランプ（S値）の補正期間
区分 | S値補正 | 開始月 | 開始日 | 終了月 | 終了日 | 開始キー | 終了キー
S値+6 期間① | 6 | 6 | 30 | 9 | 14 | 630 | 914
S値+6 期間②（年をまたぐ） | 6 | 11 | 27 | 2 | 20 | 1127 | 220
S値+3（上記以外の期間） | 3 | － | － | － | － | － | －
■ 混和剤の適用期間（AE減水剤／高性能AE減水剤 共通）
区分 | 混和剤の種類（形式） | 適用期 | 開始月 | 開始日 | 終了月 | 終了日 | 開始キー | 終了キー
① | 標準形 | 標準期 | 3 | 8 | 6 | 15 | 308 | 615
② | 遅延形 | 夏期 | 6 | 16 | 9 | 23 | 616 | 923
③ | 標準形 | 標準期 | 9 | 24 | 12 | 7 | 924 | 1207
④ | 標準形 | 冬期 | 12 | 8 | 3 | 7 | 1208 | 307
【前提・注記】
・出典：ご提示条件（2026-08-24 受領）。S値+6＝6/30～9/14, 11/27～2/20／それ以外はS値+3。
・混和剤はAE減水剤・高性能AE減水剤とも同一日程（標準期 3/8～6/15・9/24～12/7、夏期 6/16～9/23、冬期 12/8～3/7）。
・「開始キー／終了キー」は月×100＋日で表した判定用の数値（例：6/30→630）。年をまたぐ期間も判定できます。
・日数は平年（365日）で集計しています。うるう年は 2/29 が区分②（S値+3・冬期／標準形）に入り、同区分が1日増えます。
Note on C6: 入力欄：ご提示条件どおり 6/30～9/14 を設定。
Note on D12: 入力欄：ご提示条件どおり 標準期① 3/8～6/15 を設定。

## 日別データ
日別データ（平年365日の自動判定）
「前提条件」シートの期間から、1日ごとのS値補正・混和剤の種類・適用期を数式で判定しています。 | [7 empty] | ▼ 判定用（1=該当）
月 | 日 | 日付 | 判定キー | S値補正 | 混和剤の種類（形式） | 適用期 | 組合せ | S① | S② | 混① | 混② | 混③ | 混④
1 | 1 | 1/1 | 101 | 6 | 標準形 | 冬期 | S値+6／標準形（冬期） | 0 | 1 | 0 | 0 | 0 | 1
1 | 2 | 1/2 | 102 | 6 | 標準形 | 冬期 | S値+6／標準形（冬期） | 0 | 1 | 0 | 0 | 0 | 1
1 | 3 | 1/3 | 103 | 6 | 標準形 | 冬期 | S値+6／標準形（冬期） | 0 | 1 | 0 | 0 | 0 | 1
1 | 4 | 1/4 | 104 | 6 | 標準形 | 冬期 | S値+6／標準形（冬期） | 0 | 1 | 0 | 0 | 0 | 1
1 | 5 | 1/5 | 105 | 6 | 標準形 | 冬期 | S値+6／標準形（冬期） | 0 | 1 | 0 | 0 | 0 | 1
1 | 6 | 1/6 | 106 | 6 | 標準形 | 冬期 | S値+6／標準形（冬期） | 0 | 1 | 0 | 0 | 0 | 1
1 | 7 | 1/7 | 107 | 6 | 標準形 | 冬期 | S値+6／標準形（冬期） | 0 | 1 | 0 | 0 | 0 | 1
1 | 8 | 1/8 | 108 | 6 | 標準形 | 冬期 | S値+6／標準形（冬期） | 0 | 1 | 0 | 0 | 0 | 1
1 | 9 | 1/9 | 109 | 6 | 標準形 | 冬期 | S値+6／標準形（冬期） | 0 | 1 | 0 | 0 | 0 | 1
1 | 10 | 1/10 | 110 | 6 | 標準形 | 冬期 | S値+6／標準形（冬期） | 0 | 1 | 0 | 0 | 0 | 1
1 | 11 | 1/11 | 111 | 6 | 標準形 | 冬期 | S値+6／標準形（冬期） | 0 | 1 | 0 | 0 | 0 | 1
1 | 12 | 1/12 | 112 | 6 | 標準形 | 冬期 | S値+6／標準形（冬期） | 0 | 1 | 0 | 0 | 0 | 1
1 | 13 | 1/13 | 113 | 6 | 標準形 | 冬期 | S値+6／標準形（冬期） | 0 | 1 | 0 | 0 | 0 | 1
1 | 14 | 1/14 | 114 | 6 | 標準形 | 冬期 | S値+6／標準形（冬期） | 0 | 1 | 0 | 0 | 0 | 1
1 | 15 | 1/15 | 115 | 6 | 標準形 | 冬期 | S値+6／標準形（冬期） | 0 | 1 | 0 | 0 | 0 | 1
1 | 16 | 1/16 | 116 | 6 | 標準形 | 冬期 | S値+6／標準形（冬期） | 0 | 1 | 0 | 0 | 0 | 1
1 | 17 | 1/17 | 117 | 6 | 標準形 | 冬期 | S値+6／標準形（冬期） | 0 | 1 | 0 | 0 | 0 | 1
1 | 18 | 1/18 | 118 | 6 | 標準形 | 冬期 | S値+6／標準形（冬期） | 0 | 1 | 0 | 0 | 0 | 1
1 | 19 | 1/19 | 119 | 6 | 標準形 | 冬期 | S値+6／標準形（冬期） | 0 | 1 | 0 | 0 | 0 | 1
1 | 20 | 1/20 | 120 | 6 | 標準形 | 冬期 | S値+6／標準形（冬期） | 0 | 1 | 0 | 0 | 0 | 1
1 | 21 | 1/21 | 121 | 6 | 標準形 | 冬期 | S値+6／標準形（冬期） | 0 | 1 | 0 | 0 | 0 | 1
1 | 22 | 1/22 | 122 | 6 | 標準形 | 冬期 | S値+6／標準形（冬期） | 0 | 1 | 0 | 0 | 0 | 1
1 | 23 | 1/23 | 123 | 6 | 標準形 | 冬期 | S値+6／標準形（冬期） | 0 | 1 | 0 | 0 | 0 | 1
1 | 24 | 1/24 | 124 | 6 | 標準形 | 冬期 | S値+6／標準形（冬期） | 0 | 1 | 0 | 0 | 0 | 1
1 | 25 | 1/25 | 125 | 6 | 標準形 | 冬期 | S値+6／標準形（冬期） | 0 | 1 | 0 | 0 | 0 | 1
1 | 26 | 1/26 | 126 | 6 | 標準形 | 冬期 | S値+6／標準形（冬期） | 0 | 1 | 0 | 0 | 0 | 1
1 | 27 | 1/27 | 127 | 6 | 標準形 | 冬期 | S値+6／標準形（冬期） | 0 | 1 | 0 | 0 | 0 | 1
1 | 28 | 1/28 | 128 | 6 | 標準形 | 冬期 | S値+6／標準形（冬期） | 0 | 1 | 0 | 0 | 0 | 1
1 | 29 | 1/29 | 129 | 6 | 標準形 | 冬期 | S値+6／標準形（冬期） | 0 | 1 | 0 | 0 | 0 | 1
1 | 30 | 1/30 | 130 | 6 | 標準形 | 冬期 | S値+6／標準形（冬期） | 0 | 1 | 0 | 0 | 0 | 1
1 | 31 | 1/31 | 131 | 6 | 標準形 | 冬期 | S値+6／標準形（冬期） | 0 | 1 | 0 | 0 | 0 | 1
2 | 1 | 2/1 | 201 | 6 | 標準形 | 冬期 | S値+6／標準形（冬期） | 0 | 1 | 0 | 0 | 0 | 1
2 | 2 | 2/2 | 202 | 6 | 標準形 | 冬期 | S値+6／標準形（冬期） | 0 | 1 | 0 | 0 | 0 | 1
2 | 3 | 2/3 | 203 | 6 | 標準形 | 冬期 | S値+6／標準形（冬期） | 0 | 1 | 0 | 0 | 0 | 1
2 | 4 | 2/4 | 204 | 6 | 標準形 | 冬期 | S値+6／標準形（冬期） | 0 | 1 | 0 | 0 | 0 | 1
2 | 5 | 2/5 | 205 | 6 | 標準形 | 冬期 | S値+6／標準形（冬期） | 0 | 1 | 0 | 0 | 0 | 1
2 | 6 | 2/6 | 206 | 6 | 標準形 | 冬期 | S値+6／標準形（冬期） | 0 | 1 | 0 | 0 | 0 | 1
2 | 7 | 2/7 | 207 | 6 | 標準形 | 冬期 | S値+6／標準形（冬期） | 0 | 1 | 0 | 0 | 0 | 1
2 | 8 | 2/8 | 208 | 6 | 標準形 | 冬期 | S値+6／標準形（冬期） | 0 | 1 | 0 | 0 | 0 | 1
2 | 9 | 2/9 | 209 | 6 | 標準形 | 冬期 | S値+6／標準形（冬期） | 0 | 1 | 0 | 0 | 0 | 1
2 | 10 | 2/10 | 210 | 6 | 標準形 | 冬期 | S値+6／標準形（冬期） | 0 | 1 | 0 | 0 | 0 | 1
2 | 11 | 2/11 | 211 | 6 | 標準形 | 冬期 | S値+6／標準形（冬期） | 0 | 1 | 0 | 0 | 0 | 1
2 | 12 | 2/12 | 212 | 6 | 標準形 | 冬期 | S値+6／標準形（冬期） | 0 | 1 | 0 | 0 | 0 | 1
2 | 13 | 2/13 | 213 | 6 | 標準形 | 冬期 | S値+6／標準形（冬期） | 0 | 1 | 0 | 0 | 0 | 1
2 | 14 | 2/14 | 214 | 6 | 標準形 | 冬期 | S値+6／標準形（冬期） | 0 | 1 | 0 | 0 | 0 | 1
2 | 15 | 2/15 | 215 | 6 | 標準形 | 冬期 | S値+6／標準形（冬期） | 0 | 1 | 0 | 0 | 0 | 1
2 | 16 | 2/16 | 216 | 6 | 標準形 | 冬期 | S値+6／標準形（冬期） | 0 | 1 | 0 | 0 | 0 | 1
2 | 17 | 2/17 | 217 | 6 | 標準形 | 冬期 | S値+6／標準形（冬期） | 0 | 1 | 0 | 0 | 0 | 1
2 | 18 | 2/18 | 218 | 6 | 標準形 | 冬期 | S値+6／標準形（冬期） | 0 | 1 | 0 | 0 | 0 | 1
2 | 19 | 2/19 | 219 | 6 | 標準形 | 冬期 | S値+6／標準形（冬期） | 0 | 1 | 0 | 0 | 0 | 1
2 | 20 | 2/20 | 220 | 6 | 標準形 | 冬期 | S値+6／標準形（冬期） | 0 | 1 | 0 | 0 | 0 | 1
2 | 21 | 2/21 | 221 | 3 | 標準形 | 冬期 | S値+3／標準形（冬期） | 0 | 0 | 0 | 0 | 0 | 1
2 | 22 | 2/22 | 222 | 3 | 標準形 | 冬期 | S値+3／標準形（冬期） | 0 | 0 | 0 | 0 | 0 | 1
2 | 23 | 2/23 | 223 | 3 | 標準形 | 冬期 | S値+3／標準形（冬期） | 0 | 0 | 0 | 0 | 0 | 1
2 | 24 | 2/24 | 224 | 3 | 標準形 | 冬期 | S値+3／標準形（冬期） | 0 | 0 | 0 | 0 | 0 | 1
2 | 25 | 2/25 | 225 | 3 | 標準形 | 冬期 | S値+3／標準形（冬期） | 0 | 0 | 0 | 0 | 0 | 1
2 | 26 | 2/26 | 226 | 3 | 標準形 | 冬期 | S値+3／標準形（冬期） | 0 | 0 | 0 | 0 | 0 | 1
2 | 27 | 2/27 | 227 | 3 | 標準形 | 冬期 | S値+3／標準形（冬期） | 0 | 0 | 0 | 0 | 0 | 1
2 | 28 | 2/28 | 228 | 3 | 標準形 | 冬期 | S値+3／標準形（冬期） | 0 | 0 | 0 | 0 | 0 | 1
3 | 1 | 3/1 | 301 | 3 | 標準形 | 冬期 | S値+3／標準形（冬期） | 0 | 0 | 0 | 0 | 0 | 1
3 | 2 | 3/2 | 302 | 3 | 標準形 | 冬期 | S値+3／標準形（冬期） | 0 | 0 | 0 | 0 | 0 | 1
3 | 3 | 3/3 | 303 | 3 | 標準形 | 冬期 | S値+3／標準形（冬期） | 0 | 0 | 0 | 0 | 0 | 1
3 | 4 | 3/4 | 304 | 3 | 標準形 | 冬期 | S値+3／標準形（冬期） | 0 | 0 | 0 | 0 | 0 | 1
3 | 5 | 3/5 | 305 | 3 | 標準形 | 冬期 | S値+3／標準形（冬期） | 0 | 0 | 0 | 0 | 0 | 1
3 | 6 | 3/6 | 306 | 3 | 標準形 | 冬期 | S値+3／標準形（冬期） | 0 | 0 | 0 | 0 | 0 | 1
3 | 7 | 3/7 | 307 | 3 | 標準形 | 冬期 | S値+3／標準形（冬期） | 0 | 0 | 0 | 0 | 0 | 1
3 | 8 | 3/8 | 308 | 3 | 標準形 | 標準期 | S値+3／標準形（標準期） | 0 | 0 | 1 | 0 | 0 | 0
3 | 9 | 3/9 | 309 | 3 | 標準形 | 標準期 | S値+3／標準形（標準期） | 0 | 0 | 1 | 0 | 0 | 0
3 | 10 | 3/10 | 310 | 3 | 標準形 | 標準期 | S値+3／標準形（標準期） | 0 | 0 | 1 | 0 | 0 | 0
3 | 11 | 3/11 | 311 | 3 | 標準形 | 標準期 | S値+3／標準形（標準期） | 0 | 0 | 1 | 0 | 0 | 0
3 | 12 | 3/12 | 312 | 3 | 標準形 | 標準期 | S値+3／標準形（標準期） | 0 | 0 | 1 | 0 | 0 | 0
3 | 13 | 3/13 | 313 | 3 | 標準形 | 標準期 | S値+3／標準形（標準期） | 0 | 0 | 1 | 0 | 0 | 0
3 | 14 | 3/14 | 314 | 3 | 標準形 | 標準期 | S値+3／標準形（標準期） | 0 | 0 | 1 | 0 | 0 | 0
3 | 15 | 3/15 | 315 | 3 | 標準形 | 標準期 | S値+3／標準形（標準期） | 0 | 0 | 1 | 0 | 0 | 0
3 | 16 | 3/16 | 316 | 3 | 標準形 | 標準期 | S値+3／標準形（標準期） | 0 | 0 | 1 | 0 | 0 | 0
3 | 17 | 3/17 | 317 | 3 | 標準形 | 標準期 | S値+3／標準形（標準期） | 0 | 0 | 1 | 0 | 0 | 0
3 | 18 | 3/18 | 318 | 3 | 標準形 | 標準期 | S値+3／標準形（標準期） | 0 | 0 | 1 | 0 | 0 | 0
3 | 19 | 3/19 | 319 | 3 | 標準形 | 標準期 | S値+3／標準形（標準期） | 0 | 0 | 1 | 0 | 0 | 0
3 | 20 | 3/20 | 320 | 3 | 標準形 | 標準期 | S値+3／標準形（標準期） | 0 | 0 | 1 | 0 | 0 | 0
3 | 21 | 3/21 | 321 | 3 | 標準形 | 標準期 | S値+3／標準形（標準期） | 0 | 0 | 1 | 0 | 0 | 0
3 | 22 | 3/22 | 322 | 3 | 標準形 | 標準期 | S値+3／標準形（標準期） | 0 | 0 | 1 | 0 | 0 | 0
3 | 23 | 3/23 | 323 | 3 | 標準形 | 標準期 | S値+3／標準形（標準期） | 0 | 0 | 1 | 0 | 0 | 0
3 | 24 | 3/24 | 324 | 3 | 標準形 | 標準期 | S値+3／標準形（標準期） | 0 | 0 | 1 | 0 | 0 | 0
3 | 25 | 3/25 | 325 | 3 | 標準形 | 標準期 | S値+3／標準形（標準期） | 0 | 0 | 1 | 0 | 0 | 0
3 | 26 | 3/26 | 326 | 3 | 標準形 | 標準期 | S値+3／標準形（標準期） | 0 | 0 | 1 | 0 | 0 | 0
3 | 27 | 3/27 | 327 | 3 | 標準形 | 標準期 | S値+3／標準形（標準期） | 0 | 0 | 1 | 0 | 0 | 0
3 | 28 | 3/28 | 328 | 3 | 標準形 | 標準期 | S値+3／標準形（標準期） | 0 | 0 | 1 | 0 | 0 | 0
3 | 29 | 3/29 | 329 | 3 | 標準形 | 標準期 | S値+3／標準形（標準期） | 0 | 0 | 1 | 0 | 0 | 0
3 | 30 | 3/30 | 330 | 3 | 標準形 | 標準期 | S値+3／標準形（標準期） | 0 | 0 | 1 | 0 | 0 | 0
3 | 31 | 3/31 | 331 | 3 | 標準形 | 標準期 | S値+3／標準形（標準期） | 0 | 0 | 1 | 0 | 0 | 0
4 | 1 | 4/1 | 401 | 3 | 標準形 | 標準期 | S値+3／標準形（標準期） | 0 | 0 | 1 | 0 | 0 | 0
4 | 2 | 4/2 | 402 | 3 | 標準形 | 標準期 | S値+3／標準形（標準期） | 0 | 0 | 1 | 0 | 0 | 0
4 | 3 | 4/3 | 403 | 3 | 標準形 | 標準期 | S値+3／標準形（標準期） | 0 | 0 | 1 | 0 | 0 | 0
4 | 4 | 4/4 | 404 | 3 | 標準形 | 標準期 | S値+3／標準形（標準期） | 0 | 0 | 1 | 0 | 0 | 0
4 | 5 | 4/5 | 405 | 3 | 標準形 | 標準期 | S値+3／標準形（標準期） | 0 | 0 | 1 | 0 | 0 | 0
4 | 6 | 4/6 | 406 | 3 | 標準形 | 標準期 | S値+3／標準形（標準期） | 0 | 0 | 1 | 0 | 0 | 0
4 | 7 | 4/7 | 407 | 3 | 標準形 | 標準期 | S値+3／標準形（標準期） | 0 | 0 | 1 | 0 | 0 | 0
4 | 8 | 4/8 | 408 | 3 | 標準形 | 標準期 | S値+3／標準形（標準期） | 0 | 0 | 1 | 0 | 0 | 0
4 | 9 | 4/9 | 409 | 3 | 標準形 | 標準期 | S値+3／標準形（標準期） | 0 | 0 | 1 | 0 | 0 | 0
4 | 10 | 4/10 | 410 | 3 | 標準形 | 標準期 | S値+3／標準形（標準期） | 0 | 0 | 1 | 0 | 0 | 0
4 | 11 | 4/11 | 411 | 3 | 標準形 | 標準期 | S値+3／標準形（標準期） | 0 | 0 | 1 | 0 | 0 | 0
4 | 12 | 4/12 | 412 | 3 | 標準形 | 標準期 | S値+3／標準形（標準期） | 0 | 0 | 1 | 0 | 0 | 0
4 | 13 | 4/13 | 413 | 3 | 標準形 | 標準期 | S値+3／標準形（標準期） | 0 | 0 | 1 | 0 | 0 | 0
4 | 14 | 4/14 | 414 | 3 | 標準形 | 標準期 | S値+3／標準形（標準期） | 0 | 0 | 1 | 0 | 0 | 0
4 | 15 | 4/15 | 415 | 3 | 標準形 | 標準期 | S値+3／標準形（標準期） | 0 | 0 | 1 | 0 | 0 | 0
4 | 16 | 4/16 | 416 | 3 | 標準形 | 標準期 | S値+3／標準形（標準期） | 0 | 0 | 1 | 0 | 0 | 0
4 | 17 | 4/17 | 417 | 3 | 標準形 | 標準期 | S値+3／標準形（標準期） | 0 | 0 | 1 | 0 | 0 | 0
4 | 18 | 4/18 | 418 | 3 | 標準形 | 標準期 | S値+3／標準形（標準期） | 0 | 0 | 1 | 0 | 0 | 0
4 | 19 | 4/19 | 419 | 3 | 標準形 | 標準期 | S値+3／標準形（標準期） | 0 | 0 | 1 | 0 | 0 | 0
4 | 20 | 4/20 | 420 | 3 | 標準形 | 標準期 | S値+3／標準形（標準期） | 0 | 0 | 1 | 0 | 0 | 0
4 | 21 | 4/21 | 421 | 3 | 標準形 | 標準期 | S値+3／標準形（標準期） | 0 | 0 | 1 | 0 | 0 | 0
4 | 22 | 4/22 | 422 | 3 | 標準形 | 標準期 | S値+3／標準形（標準期） | 0 | 0 | 1 | 0 | 0 | 0
4 | 23 | 4/23 | 423 | 3 | 標準形 | 標準期 | S値+3／標準形（標準期） | 0 | 0 | 1 | 0 | 0 | 0
4 | 24 | 4/24 | 424 | 3 | 標準形 | 標準期 | S値+3／標準形（標準期） | 0 | 0 | 1 | 0 | 0 | 0
4 | 25 | 4/25 | 425 | 3 | 標準形 | 標準期 | S値+3／標準形（標準期） | 0 | 0 | 1 | 0 | 0 | 0
4 | 26 | 4/26 | 426 | 3 | 標準形 | 標準期 | S値+3／標準形（標準期） | 0 | 0 | 1 | 0 | 0 | 0
4 | 27 | 4/27 | 427 | 3 | 標準形 | 標準期 | S値+3／標準形（標準期） | 0 | 0 | 1 | 0 | 0 | 0
4 | 28 | 4/28 | 428 | 3 | 標準形 | 標準期 | S値+3／標準形（標準期） | 0 | 0 | 1 | 0 | 0 | 0
4 | 29 | 4/29 | 429 | 3 | 標準形 | 標準期 | S値+3／標準形（標準期） | 0 | 0 | 1 | 0 | 0 | 0
4 | 30 | 4/30 | 430 | 3 | 標準形 | 標準期 | S値+3／標準形（標準期） | 0 | 0 | 1 | 0 | 0 | 0
5 | 1 | 5/1 | 501 | 3 | 標準形 | 標準期 | S値+3／標準形（標準期） | 0 | 0 | 1 | 0 | 0 | 0
5 | 2 | 5/2 | 502 | 3 | 標準形 | 標準期 | S値+3／標準形（標準期） | 0 | 0 | 1 | 0 | 0 | 0
5 | 3 | 5/3 | 503 | 3 | 標準形 | 標準期 | S値+3／標準形（標準期） | 0 | 0 | 1 | 0 | 0 | 0
5 | 4 | 5/4 | 504 | 3 | 標準形 | 標準期 | S値+3／標準形（標準期） | 0 | 0 | 1 | 0 | 0 | 0
5 | 5 | 5/5 | 505 | 3 | 標準形 | 標準期 | S値+3／標準形（標準期） | 0 | 0 | 1 | 0 | 0 | 0
5 | 6 | 5/6 | 506 | 3 | 標準形 | 標準期 | S値+3／標準形（標準期） | 0 | 0 | 1 | 0 | 0 | 0
5 | 7 | 5/7 | 507 | 3 | 標準形 | 標準期 | S値+3／標準形（標準期） | 0 | 0 | 1 | 0 | 0 | 0
5 | 8 | 5/8 | 508 | 3 | 標準形 | 標準期 | S値+3／標準形（標準期） | 0 | 0 | 1 | 0 | 0 | 0
5 | 9 | 5/9 | 509 | 3 | 標準形 | 標準期 | S値+3／標準形（標準期） | 0 | 0 | 1 | 0 | 0 | 0
5 | 10 | 5/10 | 510 | 3 | 標準形 | 標準期 | S値+3／標準形（標準期） | 0 | 0 | 1 | 0 | 0 | 0
5 | 11 | 5/11 | 511 | 3 | 標準形 | 標準期 | S値+3／標準形（標準期） | 0 | 0 | 1 | 0 | 0 | 0
5 | 12 | 5/12 | 512 | 3 | 標準形 | 標準期 | S値+3／標準形（標準期） | 0 | 0 | 1 | 0 | 0 | 0
5 | 13 | 5/13 | 513 | 3 | 標準形 | 標準期 | S値+3／標準形（標準期） | 0 | 0 | 1 | 0 | 0 | 0
5 | 14 | 5/14 | 514 | 3 | 標準形 | 標準期 | S値+3／標準形（標準期） | 0 | 0 | 1 | 0 | 0 | 0
5 | 15 | 5/15 | 515 | 3 | 標準形 | 標準期 | S値+3／標準形（標準期） | 0 | 0 | 1 | 0 | 0 | 0
5 | 16 | 5/16 | 516 | 3 | 標準形 | 標準期 | S値+3／標準形（標準期） | 0 | 0 | 1 | 0 | 0 | 0
5 | 17 | 5/17 | 517 | 3 | 標準形 | 標準期 | S値+3／標準形（標準期） | 0 | 0 | 1 | 0 | 0 | 0
5 | 18 | 5/18 | 518 | 3 | 標準形 | 標準期 | S値+3／標準形（標準期） | 0 | 0 | 1 | 0 | 0 | 0
5 | 19 | 5/19 | 519 | 3 | 標準形 | 標準期 | S値+3／標準形（標準期） | 0 | 0 | 1 | 0 | 0 | 0
5 | 20 | 5/20 | 520 | 3 | 標準形 | 標準期 | S値+3／標準形（標準期） | 0 | 0 | 1 | 0 | 0 | 0
5 | 21 | 5/21 | 521 | 3 | 標準形 | 標準期 | S値+3／標準形（標準期） | 0 | 0 | 1 | 0 | 0 | 0
5 | 22 | 5/22 | 522 | 3 | 標準形 | 標準期 | S値+3／標準形（標準期） | 0 | 0 | 1 | 0 | 0 | 0
5 | 23 | 5/23 | 523 | 3 | 標準形 | 標準期 | S値+3／標準形（標準期） | 0 | 0 | 1 | 0 | 0 | 0
5 | 24 | 5/24 | 524 | 3 | 標準形 | 標準期 | S値+3／標準形（標準期） | 0 | 0 | 1 | 0 | 0 | 0
5 | 25 | 5/25 | 525 | 3 | 標準形 | 標準期 | S値+3／標準形（標準期） | 0 | 0 | 1 | 0 | 0 | 0
5 | 26 | 5/26 | 526 | 3 | 標準形 | 標準期 | S値+3／標準形（標準期） | 0 | 0 | 1 | 0 | 0 | 0
5 | 27 | 5/27 | 527 | 3 | 標準形 | 標準期 | S値+3／標準形（標準期） | 0 | 0 | 1 | 0 | 0 | 0
5 | 28 | 5/28 | 528 | 3 | 標準形 | 標準期 | S値+3／標準形（標準期） | 0 | 0 | 1 | 0 | 0 | 0
5 | 29 | 5/29 | 529 | 3 | 標準形 | 標準期 | S値+3／標準形（標準期） | 0 | 0 | 1 | 0 | 0 | 0
5 | 30 | 5/30 | 530 | 3 | 標準形 | 標準期 | S値+3／標準形（標準期） | 0 | 0 | 1 | 0 | 0 | 0
5 | 31 | 5/31 | 531 | 3 | 標準形 | 標準期 | S値+3／標準形（標準期） | 0 | 0 | 1 | 0 | 0 | 0
6 | 1 | 6/1 | 601 | 3 | 標準形 | 標準期 | S値+3／標準形（標準期） | 0 | 0 | 1 | 0 | 0 | 0
6 | 2 | 6/2 | 602 | 3 | 標準形 | 標準期 | S値+3／標準形（標準期） | 0 | 0 | 1 | 0 | 0 | 0
6 | 3 | 6/3 | 603 | 3 | 標準形 | 標準期 | S値+3／標準形（標準期） | 0 | 0 | 1 | 0 | 0 | 0
6 | 4 | 6/4 | 604 | 3 | 標準形 | 標準期 | S値+3／標準形（標準期） | 0 | 0 | 1 | 0 | 0 | 0
6 | 5 | 6/5 | 605 | 3 | 標準形 | 標準期 | S値+3／標準形（標準期） | 0 | 0 | 1 | 0 | 0 | 0
6 | 6 | 6/6 | 606 | 3 | 標準形 | 標準期 | S値+3／標準形（標準期） | 0 | 0 | 1 | 0 | 0 | 0
6 | 7 | 6/7 | 607 | 3 | 標準形 | 標準期 | S値+3／標準形（標準期） | 0 | 0 | 1 | 0 | 0 | 0
6 | 8 | 6/8 | 608 | 3 | 標準形 | 標準期 | S値+3／標準形（標準期） | 0 | 0 | 1 | 0 | 0 | 0
6 | 9 | 6/9 | 609 | 3 | 標準形 | 標準期 | S値+3／標準形（標準期） | 0 | 0 | 1 | 0 | 0 | 0
6 | 10 | 6/10 | 610 | 3 | 標準形 | 標準期 | S値+3／標準形（標準期） | 0 | 0 | 1 | 0 | 0 | 0
6 | 11 | 6/11 | 611 | 3 | 標準形 | 標準期 | S値+3／標準形（標準期） | 0 | 0 | 1 | 0 | 0 | 0
6 | 12 | 6/12 | 612 | 3 | 標準形 | 標準期 | S値+3／標準形（標準期） | 0 | 0 | 1 | 0 | 0 | 0
6 | 13 | 6/13 | 613 | 3 | 標準形 | 標準期 | S値+3／標準形（標準期） | 0 | 0 | 1 | 0 | 0 | 0
6 | 14 | 6/14 | 614 | 3 | 標準形 | 標準期 | S値+3／標準形（標準期） | 0 | 0 | 1 | 0 | 0 | 0
6 | 15 | 6/15 | 615 | 3 | 標準形 | 標準期 | S値+3／標準形（標準期） | 0 | 0 | 1 | 0 | 0 | 0
6 | 16 | 6/16 | 616 | 3 | 遅延形 | 夏期 | S値+3／遅延形（夏期） | 0 | 0 | 0 | 1 | 0 | 0
6 | 17 | 6/17 | 617 | 3 | 遅延形 | 夏期 | S値+3／遅延形（夏期） | 0 | 0 | 0 | 1 | 0 | 0
6 | 18 | 6/18 | 618 | 3 | 遅延形 | 夏期 | S値+3／遅延形（夏期） | 0 | 0 | 0 | 1 | 0 | 0
6 | 19 | 6/19 | 619 | 3 | 遅延形 | 夏期 | S値+3／遅延形（夏期） | 0 | 0 | 0 | 1 | 0 | 0
6 | 20 | 6/20 | 620 | 3 | 遅延形 | 夏期 | S値+3／遅延形（夏期） | 0 | 0 | 0 | 1 | 0 | 0
6 | 21 | 6/21 | 621 | 3 | 遅延形 | 夏期 | S値+3／遅延形（夏期） | 0 | 0 | 0 | 1 | 0 | 0
6 | 22 | 6/22 | 622 | 3 | 遅延形 | 夏期 | S値+3／遅延形（夏期） | 0 | 0 | 0 | 1 | 0 | 0
6 | 23 | 6/23 | 623 | 3 | 遅延形 | 夏期 | S値+3／遅延形（夏期） | 0 | 0 | 0 | 1 | 0 | 0
6 | 24 | 6/24 | 624 | 3 | 遅延形 | 夏期 | S値+3／遅延形（夏期） | 0 | 0 | 0 | 1 | 0 | 0
6 | 25 | 6/25 | 625 | 3 | 遅延形 | 夏期 | S値+3／遅延形（夏期） | 0 | 0 | 0 | 1 | 0 | 0
6 | 26 | 6/26 | 626 | 3 | 遅延形 | 夏期 | S値+3／遅延形（夏期） | 0 | 0 | 0 | 1 | 0 | 0
6 | 27 | 6/27 | 627 | 3 | 遅延形 | 夏期 | S値+3／遅延形（夏期） | 0 | 0 | 0 | 1 | 0 | 0
6 | 28 | 6/28 | 628 | 3 | 遅延形 | 夏期 | S値+3／遅延形（夏期） | 0 | 0 | 0 | 1 | 0 | 0
6 | 29 | 6/29 | 629 | 3 | 遅延形 | 夏期 | S値+3／遅延形（夏期） | 0 | 0 | 0 | 1 | 0 | 0
6 | 30 | 6/30 | 630 | 6 | 遅延形 | 夏期 | S値+6／遅延形（夏期） | 1 | 0 | 0 | 1 | 0 | 0
7 | 1 | 7/1 | 701 | 6 | 遅延形 | 夏期 | S値+6／遅延形（夏期） | 1 | 0 | 0 | 1 | 0 | 0
7 | 2 | 7/2 | 702 | 6 | 遅延形 | 夏期 | S値+6／遅延形（夏期） | 1 | 0 | 0 | 1 | 0 | 0
7 | 3 | 7/3 | 703 | 6 | 遅延形 | 夏期 | S値+6／遅延形（夏期） | 1 | 0 | 0 | 1 | 0 | 0
7 | 4 | 7/4 | 704 | 6 | 遅延形 | 夏期 | S値+6／遅延形（夏期） | 1 | 0 | 0 | 1 | 0 | 0
7 | 5 | 7/5 | 705 | 6 | 遅延形 | 夏期 | S値+6／遅延形（夏期） | 1 | 0 | 0 | 1 | 0 | 0
7 | 6 | 7/6 | 706 | 6 | 遅延形 | 夏期 | S値+6／遅延形（夏期） | 1 | 0 | 0 | 1 | 0 | 0
7 | 7 | 7/7 | 707 | 6 | 遅延形 | 夏期 | S値+6／遅延形（夏期） | 1 | 0 | 0 | 1 | 0 | 0
7 | 8 | 7/8 | 708 | 6 | 遅延形 | 夏期 | S値+6／遅延形（夏期） | 1 | 0 | 0 | 1 | 0 | 0
7 | 9 | 7/9 | 709 | 6 | 遅延形 | 夏期 | S値+6／遅延形（夏期） | 1 | 0 | 0 | 1 | 0 | 0
7 | 10 | 7/10 | 710 | 6 | 遅延形 | 夏期 | S値+6／遅延形（夏期） | 1 | 0 | 0 | 1 | 0 | 0
7 | 11 | 7/11 | 711 | 6 | 遅延形 | 夏期 | S値+6／遅延形（夏期） | 1 | 0 | 0 | 1 | 0 | 0
7 | 12 | 7/12 | 712 | 6 | 遅延形 | 夏期 | S値+6／遅延形（夏期） | 1 | 0 | 0 | 1 | 0 | 0
7 | 13 | 7/13 | 713 | 6 | 遅延形 | 夏期 | S値+6／遅延形（夏期） | 1 | 0 | 0 | 1 | 0 | 0
7 | 14 | 7/14 | 714 | 6 | 遅延形 | 夏期 | S値+6／遅延形（夏期） | 1 | 0 | 0 | 1 | 0 | 0
7 | 15 | 7/15 | 715 | 6 | 遅延形 | 夏期 | S値+6／遅延形（夏期） | 1 | 0 | 0 | 1 | 0 | 0
7 | 16 | 7/16 | 716 | 6 | 遅延形 | 夏期 | S値+6／遅延形（夏期） | 1 | 0 | 0 | 1 | 0 | 0
7 | 17 | 7/17 | 717 | 6 | 遅延形 | 夏期 | S値+6／遅延形（夏期） | 1 | 0 | 0 | 1 | 0 | 0
7 | 18 | 7/18 | 718 | 6 | 遅延形 | 夏期 | S値+6／遅延形（夏期） | 1 | 0 | 0 | 1 | 0 | 0
7 | 19 | 7/19 | 719 | 6 | 遅延形 | 夏期 | S値+6／遅延形（夏期） | 1 | 0 | 0 | 1 | 0 | 0
7 | 20 | 7/20 | 720 | 6 | 遅延形 | 夏期 | S値+6／遅延形（夏期） | 1 | 0 | 0 | 1 | 0 | 0
7 | 21 | 7/21 | 721 | 6 | 遅延形 | 夏期 | S値+6／遅延形（夏期） | 1 | 0 | 0 | 1 | 0 | 0
7 | 22 | 7/22 | 722 | 6 | 遅延形 | 夏期 | S値+6／遅延形（夏期） | 1 | 0 | 0 | 1 | 0 | 0
7 | 23 | 7/23 | 723 | 6 | 遅延形 | 夏期 | S値+6／遅延形（夏期） | 1 | 0 | 0 | 1 | 0 | 0
7 | 24 | 7/24 | 724 | 6 | 遅延形 | 夏期 | S値+6／遅延形（夏期） | 1 | 0 | 0 | 1 | 0 | 0
7 | 25 | 7/25 | 725 | 6 | 遅延形 | 夏期 | S値+6／遅延形（夏期） | 1 | 0 | 0 | 1 | 0 | 0
7 | 26 | 7/26 | 726 | 6 | 遅延形 | 夏期 | S値+6／遅延形（夏期） | 1 | 0 | 0 | 1 | 0 | 0
7 | 27 | 7/27 | 727 | 6 | 遅延形 | 夏期 | S値+6／遅延形（夏期） | 1 | 0 | 0 | 1 | 0 | 0
7 | 28 | 7/28 | 728 | 6 | 遅延形 | 夏期 | S値+6／遅延形（夏期） | 1 | 0 | 0 | 1 | 0 | 0
7 | 29 | 7/29 | 729 | 6 | 遅延形 | 夏期 | S値+6／遅延形（夏期） | 1 | 0 | 0 | 1 | 0 | 0
7 | 30 | 7/30 | 730 | 6 | 遅延形 | 夏期 | S値+6／遅延形（夏期） | 1 | 0 | 0 | 1 | 0 | 0
7 | 31 | 7/31 | 731 | 6 | 遅延形 | 夏期 | S値+6／遅延形（夏期） | 1 | 0 | 0 | 1 | 0 | 0
8 | 1 | 8/1 | 801 | 6 | 遅延形 | 夏期 | S値+6／遅延形（夏期） | 1 | 0 | 0 | 1 | 0 | 0
8 | 2 | 8/2 | 802 | 6 | 遅延形 | 夏期 | S値+6／遅延形（夏期） | 1 | 0 | 0 | 1 | 0 | 0
8 | 3 | 8/3 | 803 | 6 | 遅延形 | 夏期 | S値+6／遅延形（夏期） | 1 | 0 | 0 | 1 | 0 | 0
8 | 4 | 8/4 | 804 | 6 | 遅延形 | 夏期 | S値+6／遅延形（夏期） | 1 | 0 | 0 | 1 | 0 | 0
8 | 5 | 8/5 | 805 | 6 | 遅延形 | 夏期 | S値+6／遅延形（夏期） | 1 | 0 | 0 | 1 | 0 | 0
8 | 6 | 8/6 | 806 | 6 | 遅延形 | 夏期 | S値+6／遅延形（夏期） | 1 | 0 | 0 | 1 | 0 | 0
8 | 7 | 8/7 | 807 | 6 | 遅延形 | 夏期 | S値+6／遅延形（夏期） | 1 | 0 | 0 | 1 | 0 | 0
8 | 8 | 8/8 | 808 | 6 | 遅延形 | 夏期 | S値+6／遅延形（夏期） | 1 | 0 | 0 | 1 | 0 | 0
8 | 9 | 8/9 | 809 | 6 | 遅延形 | 夏期 | S値+6／遅延形（夏期） | 1 | 0 | 0 | 1 | 0 | 0
8 | 10 | 8/10 | 810 | 6 | 遅延形 | 夏期 | S値+6／遅延形（夏期） | 1 | 0 | 0 | 1 | 0 | 0
8 | 11 | 8/11 | 811 | 6 | 遅延形 | 夏期 | S値+6／遅延形（夏期） | 1 | 0 | 0 | 1 | 0 | 0
8 | 12 | 8/12 | 812 | 6 | 遅延形 | 夏期 | S値+6／遅延形（夏期） | 1 | 0 | 0 | 1 | 0 | 0
8 | 13 | 8/13 | 813 | 6 | 遅延形 | 夏期 | S値+6／遅延形（夏期） | 1 | 0 | 0 | 1 | 0 | 0
8 | 14 | 8/14 | 814 | 6 | 遅延形 | 夏期 | S値+6／遅延形（夏期） | 1 | 0 | 0 | 1 | 0 | 0
8 | 15 | 8/15 | 815 | 6 | 遅延形 | 夏期 | S値+6／遅延形（夏期） | 1 | 0 | 0 | 1 | 0 | 0
8 | 16 | 8/16 | 816 | 6 | 遅延形 | 夏期 | S値+6／遅延形（夏期） | 1 | 0 | 0 | 1 | 0 | 0
8 | 17 | 8/17 | 817 | 6 | 遅延形 | 夏期 | S値+6／遅延形（夏期） | 1 | 0 | 0 | 1 | 0 | 0
8 | 18 | 8/18 | 818 | 6 | 遅延形 | 夏期 | S値+6／遅延形（夏期） | 1 | 0 | 0 | 1 | 0 | 0
8 | 19 | 8/19 | 819 | 6 | 遅延形 | 夏期 | S値+6／遅延形（夏期） | 1 | 0 | 0 | 1 | 0 | 0
8 | 20 | 8/20 | 820 | 6 | 遅延形 | 夏期 | S値+6／遅延形（夏期） | 1 | 0 | 0 | 1 | 0 | 0
8 | 21 | 8/21 | 821 | 6 | 遅延形 | 夏期 | S値+6／遅延形（夏期） | 1 | 0 | 0 | 1 | 0 | 0
8 | 22 | 8/22 | 822 | 6 | 遅延形 | 夏期 | S値+6／遅延形（夏期） | 1 | 0 | 0 | 1 | 0 | 0
8 | 23 | 8/23 | 823 | 6 | 遅延形 | 夏期 | S値+6／遅延形（夏期） | 1 | 0 | 0 | 1 | 0 | 0
8 | 24 | 8/24 | 824 | 6 | 遅延形 | 夏期 | S値+6／遅延形（夏期） | 1 | 0 | 0 | 1 | 0 | 0
8 | 25 | 8/25 | 825 | 6 | 遅延形 | 夏期 | S値+6／遅延形（夏期） | 1 | 0 | 0 | 1 | 0 | 0
8 | 26 | 8/26 | 826 | 6 | 遅延形 | 夏期 | S値+6／遅延形（夏期） | 1 | 0 | 0 | 1 | 0 | 0
8 | 27 | 8/27 | 827 | 6 | 遅延形 | 夏期 | S値+6／遅延形（夏期） | 1 | 0 | 0 | 1 | 0 | 0
8 | 28 | 8/28 | 828 | 6 | 遅延形 | 夏期 | S値+6／遅延形（夏期） | 1 | 0 | 0 | 1 | 0 | 0
8 | 29 | 8/29 | 829 | 6 | 遅延形 | 夏期 | S値+6／遅延形（夏期） | 1 | 0 | 0 | 1 | 0 | 0
8 | 30 | 8/30 | 830 | 6 | 遅延形 | 夏期 | S値+6／遅延形（夏期） | 1 | 0 | 0 | 1 | 0 | 0
8 | 31 | 8/31 | 831 | 6 | 遅延形 | 夏期 | S値+6／遅延形（夏期） | 1 | 0 | 0 | 1 | 0 | 0
9 | 1 | 9/1 | 901 | 6 | 遅延形 | 夏期 | S値+6／遅延形（夏期） | 1 | 0 | 0 | 1 | 0 | 0
9 | 2 | 9/2 | 902 | 6 | 遅延形 | 夏期 | S値+6／遅延形（夏期） | 1 | 0 | 0 | 1 | 0 | 0
9 | 3 | 9/3 | 903 | 6 | 遅延形 | 夏期 | S値+6／遅延形（夏期） | 1 | 0 | 0 | 1 | 0 | 0
9 | 4 | 9/4 | 904 | 6 | 遅延形 | 夏期 | S値+6／遅延形（夏期） | 1 | 0 | 0 | 1 | 0 | 0
9 | 5 | 9/5 | 905 | 6 | 遅延形 | 夏期 | S値+6／遅延形（夏期） | 1 | 0 | 0 | 1 | 0 | 0
9 | 6 | 9/6 | 906 | 6 | 遅延形 | 夏期 | S値+6／遅延形（夏期） | 1 | 0 | 0 | 1 | 0 | 0
9 | 7 | 9/7 | 907 | 6 | 遅延形 | 夏期 | S値+6／遅延形（夏期） | 1 | 0 | 0 | 1 | 0 | 0
9 | 8 | 9/8 | 908 | 6 | 遅延形 | 夏期 | S値+6／遅延形（夏期） | 1 | 0 | 0 | 1 | 0 | 0
9 | 9 | 9/9 | 909 | 6 | 遅延形 | 夏期 | S値+6／遅延形（夏期） | 1 | 0 | 0 | 1 | 0 | 0
9 | 10 | 9/10 | 910 | 6 | 遅延形 | 夏期 | S値+6／遅延形（夏期） | 1 | 0 | 0 | 1 | 0 | 0
9 | 11 | 9/11 | 911 | 6 | 遅延形 | 夏期 | S値+6／遅延形（夏期） | 1 | 0 | 0 | 1 | 0 | 0
9 | 12 | 9/12 | 912 | 6 | 遅延形 | 夏期 | S値+6／遅延形（夏期） | 1 | 0 | 0 | 1 | 0 | 0
9 | 13 | 9/13 | 913 | 6 | 遅延形 | 夏期 | S値+6／遅延形（夏期） | 1 | 0 | 0 | 1 | 0 | 0
9 | 14 | 9/14 | 914 | 6 | 遅延形 | 夏期 | S値+6／遅延形（夏期） | 1 | 0 | 0 | 1 | 0 | 0
9 | 15 | 9/15 | 915 | 3 | 遅延形 | 夏期 | S値+3／遅延形（夏期） | 0 | 0 | 0 | 1 | 0 | 0
9 | 16 | 9/16 | 916 | 3 | 遅延形 | 夏期 | S値+3／遅延形（夏期） | 0 | 0 | 0 | 1 | 0 | 0
9 | 17 | 9/17 | 917 | 3 | 遅延形 | 夏期 | S値+3／遅延形（夏期） | 0 | 0 | 0 | 1 | 0 | 0
9 | 18 | 9/18 | 918 | 3 | 遅延形 | 夏期 | S値+3／遅延形（夏期） | 0 | 0 | 0 | 1 | 0 | 0
9 | 19 | 9/19 | 919 | 3 | 遅延形 | 夏期 | S値+3／遅延形（夏期） | 0 | 0 | 0 | 1 | 0 | 0
9 | 20 | 9/20 | 920 | 3 | 遅延形 | 夏期 | S値+3／遅延形（夏期） | 0 | 0 | 0 | 1 | 0 | 0
9 | 21 | 9/21 | 921 | 3 | 遅延形 | 夏期 | S値+3／遅延形（夏期） | 0 | 0 | 0 | 1 | 0 | 0
9 | 22 | 9/22 | 922 | 3 | 遅延形 | 夏期 | S値+3／遅延形（夏期） | 0 | 0 | 0 | 1 | 0 | 0
9 | 23 | 9/23 | 923 | 3 | 遅延形 | 夏期 | S値+3／遅延形（夏期） | 0 | 0 | 0 | 1 | 0 | 0
9 | 24 | 9/24 | 924 | 3 | 標準形 | 標準期 | S値+3／標準形（標準期） | 0 | 0 | 0 | 0 | 1 | 0
9 | 25 | 9/25 | 925 | 3 | 標準形 | 標準期 | S値+3／標準形（標準期） | 0 | 0 | 0 | 0 | 1 | 0
9 | 26 | 9/26 | 926 | 3 | 標準形 | 標準期 | S値+3／標準形（標準期） | 0 | 0 | 0 | 0 | 1 | 0
9 | 27 | 9/27 | 927 | 3 | 標準形 | 標準期 | S値+3／標準形（標準期） | 0 | 0 | 0 | 0 | 1 | 0
9 | 28 | 9/28 | 928 | 3 | 標準形 | 標準期 | S値+3／標準形（標準期） | 0 | 0 | 0 | 0 | 1 | 0
9 | 29 | 9/29 | 929 | 3 | 標準形 | 標準期 | S値+3／標準形（標準期） | 0 | 0 | 0 | 0 | 1 | 0
9 | 30 | 9/30 | 930 | 3 | 標準形 | 標準期 | S値+3／標準形（標準期） | 0 | 0 | 0 | 0 | 1 | 0
10 | 1 | 10/1 | 1001 | 3 | 標準形 | 標準期 | S値+3／標準形（標準期） | 0 | 0 | 0 | 0 | 1 | 0
10 | 2 | 10/2 | 1002 | 3 | 標準形 | 標準期 | S値+3／標準形（標準期） | 0 | 0 | 0 | 0 | 1 | 0
10 | 3 | 10/3 | 1003 | 3 | 標準形 | 標準期 | S値+3／標準形（標準期） | 0 | 0 | 0 | 0 | 1 | 0
10 | 4 | 10/4 | 1004 | 3 | 標準形 | 標準期 | S値+3／標準形（標準期） | 0 | 0 | 0 | 0 | 1 | 0
10 | 5 | 10/5 | 1005 | 3 | 標準形 | 標準期 | S値+3／標準形（標準期） | 0 | 0 | 0 | 0 | 1 | 0
10 | 6 | 10/6 | 1006 | 3 | 標準形 | 標準期 | S値+3／標準形（標準期） | 0 | 0 | 0 | 0 | 1 | 0
10 | 7 | 10/7 | 1007 | 3 | 標準形 | 標準期 | S値+3／標準形（標準期） | 0 | 0 | 0 | 0 | 1 | 0
10 | 8 | 10/8 | 1008 | 3 | 標準形 | 標準期 | S値+3／標準形（標準期） | 0 | 0 | 0 | 0 | 1 | 0
10 | 9 | 10/9 | 1009 | 3 | 標準形 | 標準期 | S値+3／標準形（標準期） | 0 | 0 | 0 | 0 | 1 | 0
10 | 10 | 10/10 | 1010 | 3 | 標準形 | 標準期 | S値+3／標準形（標準期） | 0 | 0 | 0 | 0 | 1 | 0
10 | 11 | 10/11 | 1011 | 3 | 標準形 | 標準期 | S値+3／標準形（標準期） | 0 | 0 | 0 | 0 | 1 | 0
10 | 12 | 10/12 | 1012 | 3 | 標準形 | 標準期 | S値+3／標準形（標準期） | 0 | 0 | 0 | 0 | 1 | 0
10 | 13 | 10/13 | 1013 | 3 | 標準形 | 標準期 | S値+3／標準形（標準期） | 0 | 0 | 0 | 0 | 1 | 0
10 | 14 | 10/14 | 1014 | 3 | 標準形 | 標準期 | S値+3／標準形（標準期） | 0 | 0 | 0 | 0 | 1 | 0
10 | 15 | 10/15 | 1015 | 3 | 標準形 | 標準期 | S値+3／標準形（標準期） | 0 | 0 | 0 | 0 | 1 | 0
10 | 16 | 10/16 | 1016 | 3 | 標準形 | 標準期 | S値+3／標準形（標準期） | 0 | 0 | 0 | 0 | 1 | 0
10 | 17 | 10/17 | 1017 | 3 | 標準形 | 標準期 | S値+3／標準形（標準期） | 0 | 0 | 0 | 0 | 1 | 0
10 | 18 | 10/18 | 1018 | 3 | 標準形 | 標準期 | S値+3／標準形（標準期） | 0 | 0 | 0 | 0 | 1 | 0
10 | 19 | 10/19 | 1019 | 3 | 標準形 | 標準期 | S値+3／標準形（標準期） | 0 | 0 | 0 | 0 | 1 | 0
10 | 20 | 10/20 | 1020 | 3 | 標準形 | 標準期 | S値+3／標準形（標準期） | 0 | 0 | 0 | 0 | 1 | 0
10 | 21 | 10/21 | 1021 | 3 | 標準形 | 標準期 | S値+3／標準形（標準期） | 0 | 0 | 0 | 0 | 1 | 0
10 | 22 | 10/22 | 1022 | 3 | 標準形 | 標準期 | S値+3／標準形（標準期） | 0 | 0 | 0 | 0 | 1 | 0
10 | 23 | 10/23 | 1023 | 3 | 標準形 | 標準期 | S値+3／標準形（標準期） | 0 | 0 | 0 | 0 | 1 | 0
10 | 24 | 10/24 | 1024 | 3 | 標準形 | 標準期 | S値+3／標準形（標準期） | 0 | 0 | 0 | 0 | 1 | 0
10 | 25 | 10/25 | 1025 | 3 | 標準形 | 標準期 | S値+3／標準形（標準期） | 0 | 0 | 0 | 0 | 1 | 0
10 | 26 | 10/26 | 1026 | 3 | 標準形 | 標準期 | S値+3／標準形（標準期） | 0 | 0 | 0 | 0 | 1 | 0
10 | 27 | 10/27 | 1027 | 3 | 標準形 | 標準期 | S値+3／標準形（標準期） | 0 | 0 | 0 | 0 | 1 | 0
10 | 28 | 10/28 | 1028 | 3 | 標準形 | 標準期 | S値+3／標準形（標準期） | 0 | 0 | 0 | 0 | 1 | 0
10 | 29 | 10/29 | 1029 | 3 | 標準形 | 標準期 | S値+3／標準形（標準期） | 0 | 0 | 0 | 0 | 1 | 0
10 | 30 | 10/30 | 1030 | 3 | 標準形 | 標準期 | S値+3／標準形（標準期） | 0 | 0 | 0 | 0 | 1 | 0
10 | 31 | 10/31 | 1031 | 3 | 標準形 | 標準期 | S値+3／標準形（標準期） | 0 | 0 | 0 | 0 | 1 | 0
11 | 1 | 11/1 | 1101 | 3 | 標準形 | 標準期 | S値+3／標準形（標準期） | 0 | 0 | 0 | 0 | 1 | 0
11 | 2 | 11/2 | 1102 | 3 | 標準形 | 標準期 | S値+3／標準形（標準期） | 0 | 0 | 0 | 0 | 1 | 0
11 | 3 | 11/3 | 1103 | 3 | 標準形 | 標準期 | S値+3／標準形（標準期） | 0 | 0 | 0 | 0 | 1 | 0
11 | 4 | 11/4 | 1104 | 3 | 標準形 | 標準期 | S値+3／標準形（標準期） | 0 | 0 | 0 | 0 | 1 | 0
11 | 5 | 11/5 | 1105 | 3 | 標準形 | 標準期 | S値+3／標準形（標準期） | 0 | 0 | 0 | 0 | 1 | 0
11 | 6 | 11/6 | 1106 | 3 | 標準形 | 標準期 | S値+3／標準形（標準期） | 0 | 0 | 0 | 0 | 1 | 0
11 | 7 | 11/7 | 1107 | 3 | 標準形 | 標準期 | S値+3／標準形（標準期） | 0 | 0 | 0 | 0 | 1 | 0
11 | 8 | 11/8 | 1108 | 3 | 標準形 | 標準期 | S値+3／標準形（標準期） | 0 | 0 | 0 | 0 | 1 | 0
11 | 9 | 11/9 | 1109 | 3 | 標準形 | 標準期 | S値+3／標準形（標準期） | 0 | 0 | 0 | 0 | 1 | 0
11 | 10 | 11/10 | 1110 | 3 | 標準形 | 標準期 | S値+3／標準形（標準期） | 0 | 0 | 0 | 0 | 1 | 0
11 | 11 | 11/11 | 1111 | 3 | 標準形 | 標準期 | S値+3／標準形（標準期） | 0 | 0 | 0 | 0 | 1 | 0
11 | 12 | 11/12 | 1112 | 3 | 標準形 | 標準期 | S値+3／標準形（標準期） | 0 | 0 | 0 | 0 | 1 | 0
11 | 13 | 11/13 | 1113 | 3 | 標準形 | 標準期 | S値+3／標準形（標準期） | 0 | 0 | 0 | 0 | 1 | 0
11 | 14 | 11/14 | 1114 | 3 | 標準形 | 標準期 | S値+3／標準形（標準期） | 0 | 0 | 0 | 0 | 1 | 0
11 | 15 | 11/15 | 1115 | 3 | 標準形 | 標準期 | S値+3／標準形（標準期） | 0 | 0 | 0 | 0 | 1 | 0
11 | 16 | 11/16 | 1116 | 3 | 標準形 | 標準期 | S値+3／標準形（標準期） | 0 | 0 | 0 | 0 | 1 | 0
11 | 17 | 11/17 | 1117 | 3 | 標準形 | 標準期 | S値+3／標準形（標準期） | 0 | 0 | 0 | 0 | 1 | 0
11 | 18 | 11/18 | 1118 | 3 | 標準形 | 標準期 | S値+3／標準形（標準期） | 0 | 0 | 0 | 0 | 1 | 0
11 | 19 | 11/19 | 1119 | 3 | 標準形 | 標準期 | S値+3／標準形（標準期） | 0 | 0 | 0 | 0 | 1 | 0
11 | 20 | 11/20 | 1120 | 3 | 標準形 | 標準期 | S値+3／標準形（標準期） | 0 | 0 | 0 | 0 | 1 | 0
11 | 21 | 11/21 | 1121 | 3 | 標準形 | 標準期 | S値+3／標準形（標準期） | 0 | 0 | 0 | 0 | 1 | 0
11 | 22 | 11/22 | 1122 | 3 | 標準形 | 標準期 | S値+3／標準形（標準期） | 0 | 0 | 0 | 0 | 1 | 0
11 | 23 | 11/23 | 1123 | 3 | 標準形 | 標準期 | S値+3／標準形（標準期） | 0 | 0 | 0 | 0 | 1 | 0
11 | 24 | 11/24 | 1124 | 3 | 標準形 | 標準期 | S値+3／標準形（標準期） | 0 | 0 | 0 | 0 | 1 | 0
11 | 25 | 11/25 | 1125 | 3 | 標準形 | 標準期 | S値+3／標準形（標準期） | 0 | 0 | 0 | 0 | 1 | 0
11 | 26 | 11/26 | 1126 | 3 | 標準形 | 標準期 | S値+3／標準形（標準期） | 0 | 0 | 0 | 0 | 1 | 0
11 | 27 | 11/27 | 1127 | 6 | 標準形 | 標準期 | S値+6／標準形（標準期） | 0 | 1 | 0 | 0 | 1 | 0
11 | 28 | 11/28 | 1128 | 6 | 標準形 | 標準期 | S値+6／標準形（標準期） | 0 | 1 | 0 | 0 | 1 | 0
11 | 29 | 11/29 | 1129 | 6 | 標準形 | 標準期 | S値+6／標準形（標準期） | 0 | 1 | 0 | 0 | 1 | 0
11 | 30 | 11/30 | 1130 | 6 | 標準形 | 標準期 | S値+6／標準形（標準期） | 0 | 1 | 0 | 0 | 1 | 0
12 | 1 | 12/1 | 1201 | 6 | 標準形 | 標準期 | S値+6／標準形（標準期） | 0 | 1 | 0 | 0 | 1 | 0
12 | 2 | 12/2 | 1202 | 6 | 標準形 | 標準期 | S値+6／標準形（標準期） | 0 | 1 | 0 | 0 | 1 | 0
12 | 3 | 12/3 | 1203 | 6 | 標準形 | 標準期 | S値+6／標準形（標準期） | 0 | 1 | 0 | 0 | 1 | 0
12 | 4 | 12/4 | 1204 | 6 | 標準形 | 標準期 | S値+6／標準形（標準期） | 0 | 1 | 0 | 0 | 1 | 0
12 | 5 | 12/5 | 1205 | 6 | 標準形 | 標準期 | S値+6／標準形（標準期） | 0 | 1 | 0 | 0 | 1 | 0
12 | 6 | 12/6 | 1206 | 6 | 標準形 | 標準期 | S値+6／標準形（標準期） | 0 | 1 | 0 | 0 | 1 | 0
12 | 7 | 12/7 | 1207 | 6 | 標準形 | 標準期 | S値+6／標準形（標準期） | 0 | 1 | 0 | 0 | 1 | 0
12 | 8 | 12/8 | 1208 | 6 | 標準形 | 冬期 | S値+6／標準形（冬期） | 0 | 1 | 0 | 0 | 0 | 1
12 | 9 | 12/9 | 1209 | 6 | 標準形 | 冬期 | S値+6／標準形（冬期） | 0 | 1 | 0 | 0 | 0 | 1
12 | 10 | 12/10 | 1210 | 6 | 標準形 | 冬期 | S値+6／標準形（冬期） | 0 | 1 | 0 | 0 | 0 | 1
12 | 11 | 12/11 | 1211 | 6 | 標準形 | 冬期 | S値+6／標準形（冬期） | 0 | 1 | 0 | 0 | 0 | 1
12 | 12 | 12/12 | 1212 | 6 | 標準形 | 冬期 | S値+6／標準形（冬期） | 0 | 1 | 0 | 0 | 0 | 1
12 | 13 | 12/13 | 1213 | 6 | 標準形 | 冬期 | S値+6／標準形（冬期） | 0 | 1 | 0 | 0 | 0 | 1
12 | 14 | 12/14 | 1214 | 6 | 標準形 | 冬期 | S値+6／標準形（冬期） | 0 | 1 | 0 | 0 | 0 | 1
12 | 15 | 12/15 | 1215 | 6 | 標準形 | 冬期 | S値+6／標準形（冬期） | 0 | 1 | 0 | 0 | 0 | 1
12 | 16 | 12/16 | 1216 | 6 | 標準形 | 冬期 | S値+6／標準形（冬期） | 0 | 1 | 0 | 0 | 0 | 1
12 | 17 | 12/17 | 1217 | 6 | 標準形 | 冬期 | S値+6／標準形（冬期） | 0 | 1 | 0 | 0 | 0 | 1
12 | 18 | 12/18 | 1218 | 6 | 標準形 | 冬期 | S値+6／標準形（冬期） | 0 | 1 | 0 | 0 | 0 | 1
12 | 19 | 12/19 | 1219 | 6 | 標準形 | 冬期 | S値+6／標準形（冬期） | 0 | 1 | 0 | 0 | 0 | 1
12 | 20 | 12/20 | 1220 | 6 | 標準形 | 冬期 | S値+6／標準形（冬期） | 0 | 1 | 0 | 0 | 0 | 1
12 | 21 | 12/21 | 1221 | 6 | 標準形 | 冬期 | S値+6／標準形（冬期） | 0 | 1 | 0 | 0 | 0 | 1
12 | 22 | 12/22 | 1222 | 6 | 標準形 | 冬期 | S値+6／標準形（冬期） | 0 | 1 | 0 | 0 | 0 | 1
12 | 23 | 12/23 | 1223 | 6 | 標準形 | 冬期 | S値+6／標準形（冬期） | 0 | 1 | 0 | 0 | 0 | 1
12 | 24 | 12/24 | 1224 | 6 | 標準形 | 冬期 | S値+6／標準形（冬期） | 0 | 1 | 0 | 0 | 0 | 1
12 | 25 | 12/25 | 1225 | 6 | 標準形 | 冬期 | S値+6／標準形（冬期） | 0 | 1 | 0 | 0 | 0 | 1
12 | 26 | 12/26 | 1226 | 6 | 標準形 | 冬期 | S値+6／標準形（冬期） | 0 | 1 | 0 | 0 | 0 | 1
12 | 27 | 12/27 | 1227 | 6 | 標準形 | 冬期 | S値+6／標準形（冬期） | 0 | 1 | 0 | 0 | 0 | 1
12 | 28 | 12/28 | 1228 | 6 | 標準形 | 冬期 | S値+6／標準形（冬期） | 0 | 1 | 0 | 0 | 0 | 1
12 | 29 | 12/29 | 1229 | 6 | 標準形 | 冬期 | S値+6／標準形（冬期） | 0 | 1 | 0 | 0 | 0 | 1
12 | 30 | 12/30 | 1230 | 6 | 標準形 | 冬期 | S値+6／標準形（冬期） | 0 | 1 | 0 | 0 | 0 | 1
12 | 31 | 12/31 | 1231 | 6 | 標準形 | 冬期 | S値+6／標準形（冬期） | 0 | 1 | 0 | 0 | 0 | 1